## d jilove min
Minerál | Krátké označení | d (A) | °2 theta | 2 theta rad | d (A) | Poznámka
|  |  | přepočet z d | radiány | přepočet z 2Th
kaolinit 001 | K 001 | 7.21 | 12.2654 | 0.2140715 | 7.21 | zde jsou rovnice přepočtu
kaolinit 002 | K 002 | 3.58 | 24.84927 |  |  | Braggova rovnice
kaolinit 003 | K 003 | 2.38 | 37.76601 |  |  | počítá s úhlem theta v radiánech
vodorovná osa na difraktogramech
serpentín 001 | Se 001 | 7.2 | 12.2825 |  |  | je ale ve stupních, ty se musí
serpentín 002 | Se 002 | 3.55 | 25.06266 |  |  | přepočítat na radiány (sloupec B)
serpentín 003 | Se 003 | 2.37 | 37.93144 |  |  | Výsledky jsou v Å (ångström)
1Å = 10 nm
Illit 001 | I 001 | 10.26 | 8.610908
Illit 002 | I 002 | 5.04 | 17.58176
Illit 003 | I 003 | 3.33 | 26.74818
Illit 004 | I 004 | 2.51 | 35.74198
Illit 005 | I 005 | 2 | 45.30335
smektit 001 | S 001 | 16.86 | 5.236983 |  |  | barevně jsou vyznačeny dvojice
smektit 002 | S 002 | 8.572 | 10.31078 |  |  | které při diagenezi splynou v jediný pík
smektit 003 | S 003 | 5.62 | 15.75507 |  |  | illitu
smektit 004 | S 004 | 4.27 | 20.78469
smektit 005 | S 005 | 3.376 | 26.3771
smektit 006 | S 006 | 2.816 | 31.74866
smektit 007 | S 007 | 2.107 | 42.88531
smektit 008 | S 008 | 1.882 | 48.3186
chlorit 001 | C 001 | 14.2 | 6.218883
chlorit 002 | C 002 | 7.1 | 12.45618
chlorit 003 | C 003 | 4.74 | 18.70421
chlorit 004 | C 004 | 3.55 | 25.06266
glaukonit 001 | Gk 001 | 10.1 | 8.747582
glaukonit 002 | Gk 002 | 3.38 | 26.34532
vermikulit 001 | V 001 | 14.4 | 6.132426 |  |  | přírodní
vermikulit 002 | V 002 | 7.16 | 12.35139 |  |  | přírodní 2 Fe na elementární buňku
vermikulit 002 | V 003 | 4.8 | 18.46835 |  |  | přírodní bez Fe
vermikulit 003 | V 004 | 3.58 | 24.84927 |  |  | přírodní
XY |  |  | 37.77 | 0.6592103 | 2.379758 | Tato tabulka slouží k přepočtu úhlu 2theta na d (Å)
mezirovinnou vzdálenost strukturní mřížky minerálu
Do sloupce D vložíte hodnotu polohy vrcholu difrakčního píku
ve sloupci E se vám úhel ve stupních přepočte na radiány
ve sloupci F se tato hodnota přepočte na mezirovinnou vzdálenost d
v Angstromech (psáno norsky). 1 A = 10 nm

## ASTMiner
minerál | d (A) | °2 theta | I/I0 | I/Io je relativní výška difrakč. píku vůči nejvyššímu |  | Pořadí podle databáze
9 | [5 empty] | 1
alpha-quartz | 4.26 | 20.83403 | 35 |  | Doprovodné (ne jílové) minerály | 2
alpha-quartz | 3.34 | 26.66662 | 100 |  |  | 3
alpha-quartz | 2.46 | 36.49375 | 12 |  |  | 4
alpha-quartz | 2.28 | 39.48961 | 12 |  |  | 5
alpha-quartz | 2.24 | 40.22495 | 6 |  |  | 6
alpha-quartz | 2.13 | 42.39973 | 9 |  |  | 7
alpha-quartz | 1.98 | 45.78682 | 6 |  |  | 8
alpha-quartz | 1.82 | 50.07576 | 17 |  |  | 9
alpha-quartz | 1.54 | 60.02196 | 15 |  |  | 10
1 | [5 empty] | 11
quartz is the most common silica mineral in sedimentary rocks | [5 empty] | 12
cristoballite | [5 empty] | 13
5 | [5 empty] | 14
cristoballite | 4.05 | 21.92735 | 100 |  |  | 15
cristoballite | 3.53 | 25.20699 | 4 |  |  | 16
cristoballite | 3.14 | 28.39964 | 12 |  |  | 17
cristoballite | 2.84 | 31.47337 | 14 |  |  | 18
cristoballite | 2.49 | 36.03887 | 20 |  |  | 19
1 | [5 empty] | 20
silica mineral | [5 empty] | 21
Trydimite | [5 empty] | 22
6 | [5 empty] | 23
Trydimite | 4.33 | 20.49355 | 90 |  |  | 24
Trydimite | 4.11 | 21.60336 | 100 |  |  | 25
Trydimite | 3.87 | 22.96077 | 20 |  |  | 26
Trydimite | 3.82 | 23.26548 | 50 |  |  | 27
Trydimite | 2.98 | 29.95919 | 25 |  |  | 28
Trydimite | 2.5 | 35.8898 | 16 |  |  | 29
1 | [5 empty] | 30
silica mineral | [5 empty] | 31
microcline | [5 empty] | 32
7 | [5 empty] | 33
microcline | 4.21 | 21.08427 | 51 |  |  | 34
microcline | 3.47 | 25.6502 | 26 |  |  | 35
microcline | 3.25 | 27.4193 | 100 |  |  | 36
microcline | 3.03 | 29.45353 | 19 |  |  | 37
microcline | 2.96 | 30.16641 | 26 |  |  | 38
microcline | 2.91 | 30.69738 | 17 |  |  | 39
microcline | 2.89 | 30.91511 | 13 |  |  | 40
1 | [5 empty] | 41
feldspar (triclinic) | [5 empty] | 42
orthoclase | [5 empty] | 43
7 | [5 empty] | 44
orthoclase | 4.22 | 21.03374 | 60 |  |  | 45
orthoclase | 3.46 | 25.72561 | 50 |  |  | 46
orthoclase | 3.31 | 26.91283 | 100 |  |  | 47
orthoclase | 3.25 | 27.4193 | 80 |  |  | 48
orthoclase | 2.99 | 29.85666 | 53 |  |  | 49
orthoclase | 2.9 | 30.80586 | 25 |  |  | 50
orthoclase | 2.77 | 32.29017 | 20 |  |  | 51
1 | [5 empty] | 52
feldspar (monoclinic) | [5 empty] | 53
albite | [5 empty] | 54
4 | [5 empty] | 55
albite | 4.03 | 22.03752 | 60 |  |  | 56
albite | 3.68 | 24.16367 | 21 |  |  | 57
albite | 3.19 | 27.94539 | 100 |  |  | 58
albite | 3.15 | 28.3076 | 30 |  |  | 59
1 | [5 empty] | 60
feldspar | [5 empty] | 61
anorthite | [5 empty] | 62
4 | [5 empty] | 63
anorthite | 4.04 | 21.9823 | 50 |  |  | 64
anorthite | 3.79 | 23.45224 | 30 |  |  | 65
anorthite | 3.19 | 27.94539 | 100 |  |  | 66
anorthite | 3.18 | 28.03506 | 100 |  |  | 67
1 | [5 empty] | 68
feldspar | [5 empty] | 69
heulandite | [5 empty] | 70
13 | [5 empty] | 71
heulandite | 8.85 | 9.986058 | 80 |  |  | 72
heulandite | 7.8 | 11.33447 | 70 |  |  | 73
heulandite | 6.63 | 13.34307 | 60 |  |  | 74
heulandite | 5.28 | 16.77669 | 50 |  |  | 75
heulandite | 5.1 | 17.3733 | 70 |  |  | 76
heulandite | 4.65 | 19.06957 | 60 |  |  | 77
heulandite | 3.92 | 22.664 | 100 |  |  | 78
heulandite | 3.42 | 26.03174 | 70 |  |  | 79
heulandite | 3.19 | 27.94539 | 50 |  |  | 80
heulandite | 3.13 | 28.49229 | 40 |  |  | 81
heulandite | 2.96 | 30.16641 | 90 |  |  | 82
heulandite | 2.8 | 31.93491 | 70 |  |  | 83
heulandite | 2.73 | 32.77652 | 40 |  |  | 84
1 | [5 empty] | 85
zeolite | [5 empty] | 86
clinoptilolite | [5 empty] | 87
9 | [5 empty] | 88
clinoptilolite | 8.92 | 9.907495 | 100 |  |  | 89
clinoptilolite | 4.65 | 19.06957 | 15 |  |  | 90
clinoptilolite | 3.96 | 22.43208 | 55 |  |  | 91
clinoptilolite | 3.9 | 22.78178 | 55 |  |  | 92
clinoptilolite | 3.17 | 28.12532 | 15 |  |  | 93
clinoptilolite | 3.12 | 28.58555 | 15 |  |  | 94
clinoptilolite | 2.97 | 30.06244 | 80 |  |  | 95
clinoptilolite | 2.79 | 32.05245 | 15 |  |  | 96
clinoptilolite | 2.73 | 32.77652 | 35 |  |  | 97
1 | [5 empty] | 98
zeolite | [5 empty] | 99
phillipsite | [5 empty] | 100
13 | [5 empty] | 101
phillipsite | 7.19 | 12.29965 | 100 |  |  | 102
phillipsite | 6.41 | 13.80321 | 10 |  |  | 103
phillipsite | 5.37 | 16.49354 | 10 |  |  | 104
phillipsite | 5.06 | 17.51172 | 25 |  |  | 105
phillipsite | 4.98 | 17.79529 | 20 |  |  | 106
phillipsite | 4.31 | 20.58968 | 10 |  |  | 107
phillipsite | 4.13 | 21.4975 | 40 |  |  | 108
phillipsite | 4.07 | 21.81827 | 15 |  |  | 109
phillipsite | 3.26 | 27.33355 | 30 |  |  | 110
phillipsite | 3.19 | 27.94539 | 85 |  |  | 111
phillipsite | 3.14 | 28.39964 | 35 |  |  | 112
phillipsite | 2.75 | 32.53151 | 20 |  |  | 113
phillipsite | 2.7 | 33.15116 | 35 |  |  | 114
1 | [5 empty] | 115
zeolite | [5 empty] | 116
analcime | [5 empty] | 117
8 | [5 empty] | 118
analcime | 9.14 | 9.668447 | 2 |  |  | 119
analcime | 5.6 | 15.8117 | 60 |  |  | 120
analcime | 4.85 | 18.27631 | 20 |  |  | 121
analcime | 3.43 | 25.95452 | 100 |  |  | 122
analcime | 2.93 | 30.48274 | 50 |  |  | 123
analcime | 2.69 | 33.27797 | 15 |  |  | 124
analcime | 2.51 | 35.74198 | 15 |  |  | 125
analcime | 2.23 | 40.41318 | 40 |  |  | 126
1 | [5 empty] | 127
zeolite | [5 empty] | 128
calcite | [5 empty] | 129
4 | [5 empty] | 130
calcite | 3.86 | 23.02107 | 10 |  |  | 131
calcite | 3.04 | 29.35447 | 100 |  |  | 132
calcite | 2.84 | 31.47337 | 5 |  |  | 133
calcite | 2.5 | 35.8898 | 15 |  |  | 134
calcite | 2.282198 | 39.45 |  |  |  | 134.1
calcite | 2.097001 | 43.1 |  |  |  | 134.2
calcite | 1.871759 | 48.6 |  |  |  | 134.3
1 | [5 empty] | 135
carbonate (rhombohedral) | [5 empty] | 136
magnesite | [5 empty] | 137
2 | [5 empty] | 138
magnesite | 2.74 | 32.65355 | 100 |  |  | 139
magnesite | 2.5 | 35.8898 | 20 |  |  | 140
1 | [5 empty] | 141
carbonate (rhombohedral) | [5 empty] | 142
dolomite | [5 empty] | 143
4 | [5 empty] | 144
dolomite | 3.69 | 24.09721 | 5 |  |  | 145
dolomite | 2.89 | 30.91511 | 100 |  |  | 146
dolomite | 2.67 | 33.53458 | 10 |  |  | 147
dolomite | 2.54 | 35.30585 | 10 |  |  | 148
1 | [5 empty] | 149
carbonate (rhombohedral) | [5 empty] | 150
ankerite | [5 empty] | 151
3 | [5 empty] | 152
ankerite | 3.7 | 24.03111 | 5 |  |  | 153
ankerite | 2.9 | 30.80586 | 100 |  |  | 154
ankerite | 2.68 | 33.40578 | 5 |  |  | 155
1 | [5 empty] | 156
carbonate (rhombohedral) | [5 empty] | 157
siderite | [5 empty] | 158
3 | [5 empty] | 159
siderite | 3.59 | 24.77895 | 60 |  |  | 160
siderite | 2.79 | 32.05245 | 100 |  |  | 161
siderite | 2.56 | 35.02106 | 10 |  |  | 162
1 | [5 empty] | 163
carbonate (rhombohedral) | [5 empty] | 164
rhodocrosite | [5 empty] | 165
5 | [5 empty] | 166
rhodocrosite | 3.66 | 24.29773 | 35 |  |  | 167
rhodocrosite | 2.84 | 31.47337 | 100 |  |  | 168
rhodocrosite | 2.39 | 37.60206 | 20 |  |  | 169
rhodocrosite | 2.17 | 41.58156 | 25 |  |  | 170
rhodocrosite | 2 | 45.30335 | 25 |  |  | 171
1 | [5 empty] | 172
carbonate (rhombohedral) | [5 empty] | 173
aragonite | [5 empty] | 174
5 | [5 empty] | 175
aragonite | 3.4 | 26.18758 | 100 |  |  | 176
aragonite | 3.27 | 27.24835 | 50 |  |  | 177
aragonite | 2.87 | 31.13599 | 5 |  |  | 178
aragonite | 2.73 | 32.77652 | 10 |  |  | 179
aragonite | 2.7 | 33.15116 | 45 |  |  | 180
1 | [5 empty] | 181
carbonate (orthorhombic) | [5 empty] | 182
strontianite | [5 empty] | 183
8 | [5 empty] | 184
strontianite | 4.37 | 20.30397 | 15 |  |  | 185
strontianite | 3.53 | 25.20699 | 100 |  |  | 186
strontianite | 3.45 | 25.80146 | 70 |  |  | 187
strontianite | 3.01 | 29.65371 | 20 |  |  | 188
strontianite | 2.86 | 31.24763 | 5 |  |  | 189
strontianite | 2.84 | 31.47337 | 20 |  |  | 190
strontianite | 2.6 | 34.46528 | 10 |  |  | 191
strontianite | 2.55 | 35.16287 | 25 |  |  | 192
1 | [5 empty] | 193
carbonate (orthorhombic) | [5 empty] | 194
witherite | [5 empty] | 195
7 | [5 empty] | 196
witherite | 4.56 | 19.44956 | 10 |  |  | 197
witherite | 3.72 | 23.89999 | 100 |  |  | 198
witherite | 3.68 | 24.16367 | 55 |  |  | 199
witherite | 3.22 | 27.67982 | 15 |  |  | 200
witherite | 2.66 | 33.6644 | 10 |  |  | 201
witherite | 2.63 | 34.06006 | 25 |  |  | 202
witherite | 2.59 | 34.60254 | 25 |  |  | 203
1 | [5 empty] | 204
carbonate (orthorhombic) | [5 empty] | 205
vaterite | [5 empty] | 206
3 | [5 empty] | 207
vaterite | 3.58 | 24.84927 | 100 |  |  | 208
vaterite | 3.3 | 26.99593 | 100 |  |  | 209
vaterite | 2.73 | 32.77652 | 100 |  |  | 210
1 | [5 empty] | 211
carbonate | [5 empty] | 212
apatite | [5 empty] | 213
9 | [5 empty] | 214
apatite | 8.13 | 10.87299 | 18 |  |  | 215
apatite | 4.69 | 18.90543 | 4 |  |  | 216
apatite | 4.06 | 21.87267 | 10 |  |  | 217
apatite | 3.43 | 25.95452 | 16 |  |  | 218
apatite | 3.08 | 28.96485 | 25 |  |  | 219
apatite | 2.81 | 31.81824 | 80 |  |  | 220
apatite | 2.77 | 32.29017 | 25 |  |  | 221
apatite | 2.72 | 32.90044 | 100 |  |  | 222
apatite | 2.63 | 34.06006 | 12 |  |  | 223
1 | [5 empty] | 224
carbonate | [5 empty] | 225
pyrite | [5 empty] | 226
6 | [5 empty] | 227
pyrite | 3.13 | 28.49229 | 35 |  |  | 228
pyrite | 2.71 | 33.02532 | 85 |  |  | 229
pyrite | 2.42 | 37.11878 | 65 |  |  | 230
pyrite | 2.21 | 40.7951 | 50 |  |  | 231
pyrite | 1.92 | 47.30328 | 40 |  |  | 232
pyrite | 1.63 | 56.39983 | 100 |  |  | 233
0 | [5 empty] | 234
jarosite | [5 empty] | 235
9 | [5 empty] | 236
jarosite | 5.93 | 14.92663 | 45 |  |  | 237
jarosite | 5.72 | 15.47793 | 25 |  |  | 238
jarosite | 5.09 | 17.4077 | 70 |  |  | 239
jarosite | 3.65 | 24.36532 | 40 |  |  | 240
jarosite | 3.11 | 28.67943 | 75 |  |  | 241
jarosite | 3.08 | 28.96485 | 100 |  |  | 242
jarosite | 2.86 | 31.24763 | 30 |  |  | 243
jarosite | 2.54 | 35.30585 | 30 |  |  | 244
jarosite | 2.29 | 39.31005 | 40 |  |  | 245
0 | [5 empty] | 246
alunite | [5 empty] | 247
7 | [5 empty] | 248
alunite | 5.77 | 15.34299 | 30 |  |  | 249
alunite | 5.72 | 15.47793 | 14 |  |  | 250
alunite | 4.96 | 17.86763 | 55 |  |  | 251
alunite | 3.49 | 25.50073 | 20 |  |  | 252
alunite | 2.99 | 29.85666 | 100 |  |  | 253
alunite | 2.89 | 30.91511 | 100 |  |  | 254
alunite | 2.29 | 39.31005 | 80 |  |  | 255
0 | [5 empty] | 256
anydrite | [5 empty] | 257
6 | [5 empty] | 258
anydrite | 3.87 | 22.96077 | 5 |  |  | 259
anydrite | 3.5 | 25.42665 | 100 |  |  | 260
anydrite | 2.85 | 31.36009 | 35 |  |  | 261
anydrite | 2.47 | 36.34083 | 10 |  |  | 262
anydrite | 2.32 | 38.78124 | 20 |  |  | 263
anydrite | 2.21 | 40.7951 | 20 |  |  | 264
0 | [5 empty] | 265
gypsum | [5 empty] | 266
6 | [5 empty] | 267
gypsum | 7.56 | 11.69553 | 100 |  |  | 268
gypsum | 4.27 | 20.78469 | 50 |  |  | 269
gypsum | 3.79 | 23.45224 | 20 |  |  | 270
gypsum | 3.06 | 29.15834 | 55 |  |  | 271
gypsum | 2.87 | 31.13599 | 25 |  |  | 272
gypsum | 2.68 | 33.40578 | 30 |  |  | 273
0 | [5 empty] | 274
lepidocrocite | [5 empty] | 275
6 | [5 empty] | 276
lepidocrocite | 6.26 | 14.13563 | 100 |  |  | 277
lepidocrocite | 3.29 | 27.07954 | 90 |  |  | 278
lepidocrocite | 2.47 | 36.34083 | 80 |  |  | 279
lepidocrocite | 2.36 | 38.09835 | 20 |  |  | 280
lepidocrocite | 2.09 | 43.25162 | 20 |  |  | 281
lepidocrocite | 1.94 | 46.7864 | 75 |  |  | 282
0 | [5 empty] | 283
goethite | [5 empty] | 284
8 | [5 empty] | 285
goethite | 4.98 | 17.79529 | 10 |  |  | 286
goethite | 4.18 | 21.23735 | 100 |  |  | 287
goethite | 3.38 | 26.34532 | 10 |  |  | 288
goethite | 2.69 | 33.27797 | 35 |  |  | 289
goethite | 2.58 | 34.74091 | 15 |  |  | 290
goethite | 2.49 | 36.03887 | 15 |  |  | 291
goethite | 2.45 | 36.64799 | 60 |  |  | 292
goethite | 2.25 | 40.0385 | 15 |  |  | 293
0 | [5 empty] | 294
gibbsite | [5 empty] | 295
11 | [5 empty] | 296
gibbsite | 4.85 | 18.27631 | 100 |  |  | 297
gibbsite | 4.37 | 20.30397 | 60 |  |  | 298
gibbsite | 4.32 | 20.5415 | 40 |  |  | 299
gibbsite | 3.31 | 26.91283 | 20 |  |  | 300
gibbsite | 3.18 | 28.03506 | 15 |  |  | 301
gibbsite | 2.47 | 36.34083 | 25 |  |  | 302
gibbsite | 2.45 | 36.64799 | 30 |  |  | 303
gibbsite | 2.38 | 37.76601 | 40 |  |  | 304
gibbsite | 2.24 | 40.22495 | 15 |  |  | 305
gibbsite | 2.16 | 41.78305 | 20 |  |  | 306
gibbsite | 2.04 | 44.36727 | 30 |  |  | 307
0 | [5 empty] | 308
akaganeite | [5 empty] | 309
6 | [5 empty] | 310
akaganeite | 7.4 | 11.94932 | 86 |  |  | 311
akaganeite | 5.25 | 16.87325 | 40 |  |  | 312
akaganeite | 3.31 | 26.91283 | 100 |  |  | 313
akaganeite | 2.61 | 34.32912 | 20 |  |  | 314
akaganeite | 2.54 | 35.30585 | 68 |  |  | 315
akaganeite | 2.28 | 39.48961 | 43 |  |  | 316
0 | [5 empty] | 317
delta-FeOOH | [5 empty] | 318
5 | [5 empty] | 319
delta-FeOOH | 4.61 | 19.2366 | 10 |  |  | 320
delta-FeOOH | 2.54 | 35.30585 | 100 |  |  | 321
delta-FeOOH | 2.25 | 40.0385 | 100 |  |  | 322
delta-FeOOH | 1.68 | 54.57884 | 100 |  |  | 323
delta-FeOOH | 1.47 |  | 100 |  |  | 324
0 | [5 empty] | 325
Ferrihydrite | [5 empty] | 326
4 | [5 empty] | 327
Ferrihydrite | 2.54 | 35.30585 | 100 |  |  | 328
Ferrihydrite | 2.46 | 36.49375 | 25 |  |  | 329
Ferrihydrite | 2.24 | 40.22495 | 90 |  |  | 330
Ferrihydrite | 1.97 | 46.03256 | 40 |  |  | 331
0 | [5 empty] | 332
lepidocrocite | [5 empty] | 333
7 | [5 empty] | 334
lepidocrocite | 5.9 | 15.00296 | 5 |  |  | 335
lepidocrocite | 4.82 | 18.39105 | 5 |  |  | 336
lepidocrocite | 3.73 | 23.83498 | 5 |  |  | 337
lepidocrocite | 3.4 | 26.18758 | 5 |  |  | 338
lepidocrocite | 3.2 | 27.85629 | 10 |  |  | 339
lepidocrocite | 2.95 | 30.27111 | 30 |  |  | 340
lepidocrocite | 2.51 | 35.74198 | 100 |  |  | 341
0 | [5 empty] | 342
hematite | [5 empty] | 343
5 | [5 empty] | 344
hematite | 3.67 | 24.23051 | 35 |  |  | 345
hematite | 2.69 | 33.27797 | 100 |  |  | 346
hematite | 2.51 | 35.74198 | 75 |  |  | 347
hematite | 2.2 | 40.98884 | 25 |  |  | 348
hematite | 1.83 | 49.78344 | 30 |  |  | 349
0 | [5 empty] | 350
boehmite | [5 empty] | 351
4 | [5 empty] | 352
boehmite | 4.52 | 19.62338 | 30 |  |  | 353
boehmite | 2.38 | 37.76601 | 70 |  |  | 354
boehmite | 2.12 | 42.60946 | 80 |  |  | 355
boehmite | 1.9 | 47.8321 | 30 |  |  | 356
0 | [5 empty] | 357
pyroaurite | [5 empty] | 358
4 | [5 empty] | 359
pyroaurite | 7.82 | 11.30539 | 100 |  |  | 360
pyroaurite | 3.91 | 22.72273 | 24 |  |  | 361
pyroaurite | 2.64 | 33.92713 | 27 |  |  | 362
pyroaurite | 2.34 | 38.4367 | 24 |  |  | 363
1 | [5 empty] | 364
titanium oxide | [5 empty] | 365
takovite | [5 empty] | 366
7 | [5 empty] | 367
takovite | 7.54 | 11.72666 | 100 |  |  | 368
takovite | 3.77 | 23.57844 | 70 |  |  | 369
takovite | 2.6 | 34.46528 | 5 |  |  | 370
takovite | 2.55 | 35.16287 | 80 |  |  | 371
takovite | 2.37 | 37.93144 | 15 |  |  | 372
takovite | 2.26 | 39.85381 | 70 |  |  | 373
takovite | 2.04 | 44.36727 | 10 |  |  | 374
1 | [5 empty] | 375
titanium oxide | [5 empty] | 376
sjogrenite | [5 empty] | 377
7 | [5 empty] | 378
sjogrenite | 7.82 | 11.30539 | 100 |  |  | 379
sjogrenite | 3.91 | 22.72273 | 29 |  |  | 380
sjogrenite | 2.67 | 33.53458 | 15 |  |  | 381
sjogrenite | 2.56 | 35.02106 | 17 |  |  | 382
sjogrenite | 2.4 | 37.43954 | 8 |  |  | 383
sjogrenite | 2.23 | 40.41318 | 19 |  |  | 384
sjogrenite | 2.05 | 44.13943 | 11 |  |  | 385
1 | [5 empty] | 386
titanium oxide | [5 empty] | 387
anatase | [5 empty] | 388
4 | [5 empty] | 389
anatase | 3.52 | 25.27978 | 100 |  |  | 390
anatase | 2.43 | 36.96049 | 10 |  |  | 391
anatase | 2.38 | 37.76601 | 20 |  |  | 392
anatase | 2.33 | 38.60819 | 10 |  |  | 393
1 | [5 empty] | 394
titanium oxide | [5 empty] | 395
rutile | [5 empty] | 396
5 | [5 empty] | 397
rutile | 3.25 | 27.4193 | 100 |  |  | 398
rutile | 2.49 | 36.03887 | 50 |  |  | 399
rutile | 2.3 | 39.13215 | 8 |  |  | 400
rutile | 2.19 | 41.18448 | 25 |  |  | 401
rutile | 2.05 | 44.13943 | 10 |  |  | 402
1 | [5 empty] | 403

## ASTM (2theta)
Minerál | d (A) | °2 theta | I/I0 | I/Io je relativní výška difrakč. píku vůči nejvyššímu | orig list miner
minerály uspořádané podle stoupající d (Å)
analcime | 9.14 | 9.668447 | 2 |  | 119
clinoptilolite | 8.92 | 9.907495 | 100 |  | 89
heulandite | 8.85 | 9.986058 | 80 |  | 72
apatite | 8.13 | 10.87299 | 18 |  | 215
pyroaurite | 7.82 | 11.30539 | 100 |  | 360
sjogrenite | 7.82 | 11.30539 | 100 |  | 379
heulandite | 7.8 | 11.33447 | 70 |  | 73
gypsum | 7.56 | 11.69553 | 100 |  | 268
takovite | 7.54 | 11.72666 | 100 |  | 368
akaganeite | 7.4 | 11.94932 | 86 |  | 311
phillipsite | 7.19 | 12.29965 | 100 |  | 102
heulandite | 6.63 | 13.34307 | 60 |  | 74
phillipsite | 6.41 | 13.80321 | 10 |  | 103
lepidocrocite | 6.26 | 14.13563 | 100 |  | 277
jarosite | 5.93 | 14.92663 | 45 |  | 237
lepidocrocite | 5.9 | 15.00296 | 5 |  | 335
alunite | 5.77 | 15.34299 | 30 |  | 249
jarosite | 5.72 | 15.47793 | 25 |  | 238
alunite | 5.72 | 15.47793 | 14 |  | 250
analcime | 5.6 | 15.8117 | 60 |  | 120
phillipsite | 5.37 | 16.49354 | 10 |  | 104
heulandite | 5.28 | 16.77669 | 50 |  | 75
akaganeite | 5.25 | 16.87325 | 40 |  | 312
heulandite | 5.1 | 17.3733 | 70 |  | 76
jarosite | 5.09 | 17.4077 | 70 |  | 239
phillipsite | 5.06 | 17.51172 | 25 |  | 105
phillipsite | 4.98 | 17.79529 | 20 |  | 106
goethite | 4.98 | 17.79529 | 10 |  | 286
alunite | 4.96 | 17.86763 | 55 |  | 251
analcime | 4.85 | 18.27631 | 20 |  | 121
gibbsite | 4.85 | 18.27631 | 100 |  | 297
lepidocrocite | 4.82 | 18.39105 | 5 |  | 336
apatite | 4.69 | 18.90543 | 4 |  | 216
heulandite | 4.65 | 19.06957 | 60 |  | 77
clinoptilolite | 4.65 | 19.06957 | 15 |  | 90
delta-FeOOH | 4.61 | 19.2366 | 10 |  | 320
witherite | 4.56 | 19.44956 | 10 |  | 197
boehmite | 4.52 | 19.62338 | 30 |  | 353
strontianite | 4.37 | 20.30397 | 15 |  | 185
gibbsite | 4.37 | 20.30397 | 60 |  | 298
Trydimite | 4.33 | 20.49355 | 90 |  | 24
gibbsite | 4.32 | 20.5415 | 40 |  | 299
phillipsite | 4.31 | 20.58968 | 10 |  | 107
gypsum | 4.27 | 20.78469 | 50 |  | 269
alpha-quartz | 4.26 | 20.83403 | 35 |  | 2
orthoclase | 4.22 | 21.03374 | 60 |  | 45
microcline | 4.21 | 21.08427 | 51 |  | 34
goethite | 4.18 | 21.23735 | 100 |  | 287
phillipsite | 4.13 | 21.4975 | 40 |  | 108
Trydimite | 4.11 | 21.60336 | 100 |  | 25
phillipsite | 4.07 | 21.81827 | 15 |  | 109
apatite | 4.06 | 21.87267 | 10 |  | 217
cristoballite | 4.05 | 21.92735 | 100 |  | 15
anorthite | 4.04 | 21.9823 | 50 |  | 64
albite | 4.03 | 22.03752 | 60 |  | 56
clinoptilolite | 3.96 | 22.43208 | 55 |  | 91
heulandite | 3.92 | 22.664 | 100 |  | 78
pyroaurite | 3.91 | 22.72273 | 24 |  | 361
sjogrenite | 3.91 | 22.72273 | 29 |  | 380
clinoptilolite | 3.9 | 22.78178 | 55 |  | 92
Trydimite | 3.87 | 22.96077 | 20 |  | 26
anydrite | 3.87 | 22.96077 | 5 |  | 259
calcite | 3.86 | 23.02107 | 10 |  | 131
Trydimite | 3.82 | 23.26548 | 50 |  | 27
anorthite | 3.79 | 23.45224 | 30 |  | 65
gypsum | 3.79 | 23.45224 | 20 |  | 270
takovite | 3.77 | 23.57844 | 70 |  | 369
lepidocrocite | 3.73 | 23.83498 | 5 |  | 337
witherite | 3.72 | 23.89999 | 100 |  | 198
ankerite | 3.7 | 24.03111 | 5 |  | 153
dolomite | 3.69 | 24.09721 | 5 |  | 145
albite | 3.68 | 24.16367 | 21 |  | 57
witherite | 3.68 | 24.16367 | 55 |  | 199
hematite | 3.67 | 24.23051 | 35 |  | 345
rhodocrosite | 3.66 | 24.29773 | 35 |  | 167
jarosite | 3.65 | 24.36532 | 40 |  | 240
siderite | 3.59 | 24.77895 | 60 |  | 160
vaterite | 3.58 | 24.84927 | 100 |  | 208
cristoballite | 3.53 | 25.20699 | 4 |  | 16
strontianite | 3.53 | 25.20699 | 100 |  | 186
anatase | 3.52 | 25.27978 | 100 |  | 390
anydrite | 3.5 | 25.42665 | 100 |  | 260
alunite | 3.49 | 25.50073 | 20 |  | 252
microcline | 3.47 | 25.6502 | 26 |  | 35
orthoclase | 3.46 | 25.72561 | 50 |  | 46
strontianite | 3.45 | 25.80146 | 70 |  | 187
analcime | 3.43 | 25.95452 | 100 |  | 122
apatite | 3.43 | 25.95452 | 16 |  | 218
heulandite | 3.42 | 26.03174 | 70 |  | 79
aragonite | 3.4 | 26.18758 | 100 |  | 176
lepidocrocite | 3.4 | 26.18758 | 5 |  | 338
goethite | 3.38 | 26.34532 | 10 |  | 288
alpha-quartz | 3.34 | 26.66662 | 100 |  | 3
orthoclase | 3.31 | 26.91283 | 100 |  | 47
gibbsite | 3.31 | 26.91283 | 20 |  | 300
akaganeite | 3.31 | 26.91283 | 100 |  | 313
vaterite | 3.3 | 26.99593 | 100 |  | 209
lepidocrocite | 3.29 | 27.07954 | 90 |  | 278
aragonite | 3.27 | 27.24835 | 50 |  | 177
phillipsite | 3.26 | 27.33355 | 30 |  | 110
microcline | 3.25 | 27.4193 | 100 |  | 36
orthoclase | 3.25 | 27.4193 | 80 |  | 48
rutile | 3.25 | 27.4193 | 100 |  | 398
witherite | 3.22 | 27.67982 | 15 |  | 200
lepidocrocite | 3.2 | 27.85629 | 10 |  | 339
albite | 3.19 | 27.94539 | 100 |  | 58
anorthite | 3.19 | 27.94539 | 100 |  | 66
heulandite | 3.19 | 27.94539 | 50 |  | 80
phillipsite | 3.19 | 27.94539 | 85 |  | 111
anorthite | 3.18 | 28.03506 | 100 |  | 67
gibbsite | 3.18 | 28.03506 | 15 |  | 301
clinoptilolite | 3.17 | 28.12532 | 15 |  | 93
albite | 3.15 | 28.3076 | 30 |  | 59
cristoballite | 3.14 | 28.39964 | 12 |  | 17
phillipsite | 3.14 | 28.39964 | 35 |  | 112
heulandite | 3.13 | 28.49229 | 40 |  | 81
pyrite | 3.13 | 28.49229 | 35 |  | 228
clinoptilolite | 3.12 | 28.58555 | 15 |  | 94
jarosite | 3.11 | 28.67943 | 75 |  | 241
apatite | 3.08 | 28.96485 | 25 |  | 219
jarosite | 3.08 | 28.96485 | 100 |  | 242
gypsum | 3.06 | 29.15834 | 55 |  | 271
calcite | 3.04 | 29.35447 | 100 |  | 132
microcline | 3.03 | 29.45353 | 19 |  | 37
strontianite | 3.01 | 29.65371 | 20 |  | 188
orthoclase | 2.99 | 29.85666 | 53 |  | 49
alunite | 2.99 | 29.85666 | 100 |  | 253
Trydimite | 2.98 | 29.95919 | 25 |  | 28
clinoptilolite | 2.97 | 30.06244 | 80 |  | 95
microcline | 2.96 | 30.16641 | 26 |  | 38
heulandite | 2.96 | 30.16641 | 90 |  | 82
lepidocrocite | 2.95 | 30.27111 | 30 |  | 340
analcime | 2.93 | 30.48274 | 50 |  | 123
microcline | 2.91 | 30.69738 | 17 |  | 39
orthoclase | 2.9 | 30.80586 | 25 |  | 50
ankerite | 2.9 | 30.80586 | 100 |  | 154
microcline | 2.89 | 30.91511 | 13 |  | 40
dolomite | 2.89 | 30.91511 | 100 |  | 146
alunite | 2.89 | 30.91511 | 100 |  | 254
aragonite | 2.87 | 31.13599 | 5 |  | 178
gypsum | 2.87 | 31.13599 | 25 |  | 272
strontianite | 2.86 | 31.24763 | 5 |  | 189
jarosite | 2.86 | 31.24763 | 30 |  | 243
anydrite | 2.85 | 31.36009 | 35 |  | 261
cristoballite | 2.84 | 31.47337 | 14 |  | 18
calcite | 2.84 | 31.47337 | 5 |  | 133
rhodocrosite | 2.84 | 31.47337 | 100 |  | 168
strontianite | 2.84 | 31.47337 | 20 |  | 190
apatite | 2.81 | 31.81824 | 80 |  | 220
heulandite | 2.8 | 31.93491 | 70 |  | 83
clinoptilolite | 2.79 | 32.05245 | 15 |  | 96
siderite | 2.79 | 32.05245 | 100 |  | 161
orthoclase | 2.77 | 32.29017 | 20 |  | 51
apatite | 2.77 | 32.29017 | 25 |  | 221
phillipsite | 2.75 | 32.53151 | 20 |  | 113
magnesite | 2.74 | 32.65355 | 100 |  | 139
heulandite | 2.73 | 32.77652 | 40 |  | 84
clinoptilolite | 2.73 | 32.77652 | 35 |  | 97
aragonite | 2.73 | 32.77652 | 10 |  | 179
vaterite | 2.73 | 32.77652 | 100 |  | 210
apatite | 2.72 | 32.90044 | 100 |  | 222
pyrite | 2.71 | 33.02532 | 85 |  | 229
phillipsite | 2.7 | 33.15116 | 35 |  | 114
aragonite | 2.7 | 33.15116 | 45 |  | 180
analcime | 2.69 | 33.27797 | 15 |  | 124
goethite | 2.69 | 33.27797 | 35 |  | 289
hematite | 2.69 | 33.27797 | 100 |  | 346
ankerite | 2.68 | 33.40578 | 5 |  | 155
gypsum | 2.68 | 33.40578 | 30 |  | 273
dolomite | 2.67 | 33.53458 | 10 |  | 147
sjogrenite | 2.67 | 33.53458 | 15 |  | 381
witherite | 2.66 | 33.6644 | 10 |  | 201
pyroaurite | 2.64 | 33.92713 | 27 |  | 362
witherite | 2.63 | 34.06006 | 25 |  | 202
apatite | 2.63 | 34.06006 | 12 |  | 223
akaganeite | 2.61 | 34.32912 | 20 |  | 314
strontianite | 2.6 | 34.46528 | 10 |  | 191
takovite | 2.6 | 34.46528 | 5 |  | 370
witherite | 2.59 | 34.60254 | 25 |  | 203
goethite | 2.58 | 34.74091 | 15 |  | 290
siderite | 2.56 | 35.02106 | 10 |  | 162
sjogrenite | 2.56 | 35.02106 | 17 |  | 382
strontianite | 2.55 | 35.16287 | 25 |  | 192
takovite | 2.55 | 35.16287 | 80 |  | 371
dolomite | 2.54 | 35.30585 | 10 |  | 148
jarosite | 2.54 | 35.30585 | 30 |  | 244
akaganeite | 2.54 | 35.30585 | 68 |  | 315
delta-FeOOH | 2.54 | 35.30585 | 100 |  | 321
Ferrihydrite | 2.54 | 35.30585 | 100 |  | 328
analcime | 2.51 | 35.74198 | 15 |  | 125
lepidocrocite | 2.51 | 35.74198 | 100 |  | 341
hematite | 2.51 | 35.74198 | 75 |  | 347
Trydimite | 2.5 | 35.8898 | 16 |  | 29
calcite | 2.5 | 35.8898 | 15 |  | 134
magnesite | 2.5 | 35.8898 | 20 |  | 140
cristoballite | 2.49 | 36.03887 | 20 |  | 19
goethite | 2.49 | 36.03887 | 15 |  | 291
rutile | 2.49 | 36.03887 | 50 |  | 399
anydrite | 2.47 | 36.34083 | 10 |  | 262
lepidocrocite | 2.47 | 36.34083 | 80 |  | 279
gibbsite | 2.47 | 36.34083 | 25 |  | 302
alpha-quartz | 2.46 | 36.49375 | 12 |  | 4
Ferrihydrite | 2.46 | 36.49375 | 25 |  | 329
goethite | 2.45 | 36.64799 | 60 |  | 292
gibbsite | 2.45 | 36.64799 | 30 |  | 303
anatase | 2.43 | 36.96049 | 10 |  | 391
pyrite | 2.42 | 37.11878 | 65 |  | 230
sjogrenite | 2.4 | 37.43954 | 8 |  | 383
rhodocrosite | 2.39 | 37.60206 | 20 |  | 169
gibbsite | 2.38 | 37.76601 | 40 |  | 304
boehmite | 2.38 | 37.76601 | 70 |  | 354
anatase | 2.38 | 37.76601 | 20 |  | 392
takovite | 2.37 | 37.93144 | 15 |  | 372
lepidocrocite | 2.36 | 38.09835 | 20 |  | 280
pyroaurite | 2.34 | 38.4367 | 24 |  | 363
anatase | 2.33 | 38.60819 | 10 |  | 393
anydrite | 2.32 | 38.78124 | 20 |  | 263
rutile | 2.3 | 39.13215 | 8 |  | 400
jarosite | 2.29 | 39.31005 | 40 |  | 245
alunite | 2.29 | 39.31005 | 80 |  | 255
calcite | 2.282198 | 39.45 |  |  | 134.1
alpha-quartz | 2.28 | 39.48961 | 12 |  | 5
akaganeite | 2.28 | 39.48961 | 43 |  | 316
takovite | 2.26 | 39.85381 | 70 |  | 373
goethite | 2.25 | 40.0385 | 15 |  | 293
delta-FeOOH | 2.25 | 40.0385 | 100 |  | 322
alpha-quartz | 2.24 | 40.22495 | 6 |  | 6
gibbsite | 2.24 | 40.22495 | 15 |  | 305
Ferrihydrite | 2.24 | 40.22495 | 90 |  | 330
analcime | 2.23 | 40.41318 | 40 |  | 126
sjogrenite | 2.23 | 40.41318 | 19 |  | 384
pyrite | 2.21 | 40.7951 | 50 |  | 231
anydrite | 2.21 | 40.7951 | 20 |  | 264
hematite | 2.2 | 40.98884 | 25 |  | 348
rutile | 2.19 | 41.18448 | 25 |  | 401
rhodocrosite | 2.17 | 41.58156 | 25 |  | 170
gibbsite | 2.16 | 41.78305 | 20 |  | 306
alpha-quartz | 2.13 | 42.39973 | 9 |  | 7
boehmite | 2.12 | 42.60946 | 80 |  | 355
calcite | 2.097001 | 43.1 |  |  | 134.2
lepidocrocite | 2.09 | 43.25162 | 20 |  | 281
sjogrenite | 2.05 | 44.13943 | 11 |  | 385
rutile | 2.05 | 44.13943 | 10 |  | 402
gibbsite | 2.04 | 44.36727 | 30 |  | 307
takovite | 2.04 | 44.36727 | 10 |  | 374
rhodocrosite | 2 | 45.30335 | 25 |  | 171
alpha-quartz | 1.98 | 45.78682 | 6 |  | 8
Ferrihydrite | 1.97 | 46.03256 | 40 |  | 331
lepidocrocite | 1.94 | 46.7864 | 75 |  | 282
pyrite | 1.92 | 47.30328 | 40 |  | 232
boehmite | 1.9 | 47.8321 | 30 |  | 356
calcite | 1.871759 | 48.6 |  |  | 134.3
hematite | 1.83 | 49.78344 | 30 |  | 349
alpha-quartz | 1.82 | 50.07576 | 17 |  | 9
delta-FeOOH | 1.68 | 54.57884 | 100 |  | 323
pyrite | 1.63 | 56.39983 | 100 |  | 233
alpha-quartz | 1.54 | 60.02196 | 15 |  | 10
1 |  |  |  |  | 11
quartz is the most common silica mineral in sedimentary rocks |  |  |  |  | 12
cristoballite |  |  |  |  | 13
5 |  |  |  |  | 14
1 |  |  |  |  | 20
silica mineral |  |  |  |  | 21
Trydimite |  |  |  |  | 22
6 |  |  |  |  | 23
1 |  |  |  |  | 30
silica mineral |  |  |  |  | 31
microcline |  |  |  |  | 32
7 |  |  |  |  | 33
1 |  |  |  |  | 41
feldspar (triclinic) |  |  |  |  | 42
orthoclase |  |  |  |  | 43
7 |  |  |  |  | 44
1 |  |  |  |  | 52
feldspar (monoclinic) |  |  |  |  | 53
albite |  |  |  |  | 54
4 |  |  |  |  | 55
1 |  |  |  |  | 60
feldspar |  |  |  |  | 61
anorthite |  |  |  |  | 62
4 |  |  |  |  | 63
1 |  |  |  |  | 68
feldspar |  |  |  |  | 69
heulandite |  |  |  |  | 70
13 |  |  |  |  | 71
1 |  |  |  |  | 85
zeolite |  |  |  |  | 86
clinoptilolite |  |  |  |  | 87
9 |  |  |  |  | 88
1 |  |  |  |  | 98
zeolite |  |  |  |  | 99
phillipsite |  |  |  |  | 100
13 |  |  |  |  | 101
1 |  |  |  |  | 115
zeolite |  |  |  |  | 116
analcime |  |  |  |  | 117
8 |  |  |  |  | 118
1 |  |  |  |  | 127
zeolite |  |  |  |  | 128
calcite |  |  |  |  | 129
4 |  |  |  |  | 130
1 |  |  |  |  | 135
carbonate (rhombohedral) |  |  |  |  | 136
magnesite |  |  |  |  | 137
2 |  |  |  |  | 138
1 |  |  |  |  | 141
carbonate (rhombohedral) |  |  |  |  | 142
dolomite |  |  |  |  | 143
4 |  |  |  |  | 144
1 |  |  |  |  | 149
carbonate (rhombohedral) |  |  |  |  | 150
ankerite |  |  |  |  | 151
3 |  |  |  |  | 152
1 |  |  |  |  | 156
carbonate (rhombohedral) |  |  |  |  | 157
siderite |  |  |  |  | 158
3 |  |  |  |  | 159
1 |  |  |  |  | 163
carbonate (rhombohedral) |  |  |  |  | 164
rhodocrosite |  |  |  |  | 165
5 |  |  |  |  | 166
1 |  |  |  |  | 172
carbonate (rhombohedral) |  |  |  |  | 173
aragonite |  |  |  |  | 174
5 |  |  |  |  | 175
1 |  |  |  |  | 181
carbonate (orthorhombic) |  |  |  |  | 182
strontianite |  |  |  |  | 183
8 |  |  |  |  | 184
1 |  |  |  |  | 193
carbonate (orthorhombic) |  |  |  |  | 194
witherite |  |  |  |  | 195
7 |  |  |  |  | 196
1 |  |  |  |  | 204
carbonate (orthorhombic) |  |  |  |  | 205
vaterite |  |  |  |  | 206
3 |  |  |  |  | 207
1 |  |  |  |  | 211
carbonate |  |  |  |  | 212
apatite |  |  |  |  | 213
9 |  |  |  |  | 214
1 |  |  |  |  | 224
carbonate |  |  |  |  | 225
pyrite |  |  |  |  | 226
6 |  |  |  |  | 227
0 |  |  |  |  | 234
jarosite |  |  |  |  | 235
9 |  |  |  |  | 236
0 |  |  |  |  | 246
alunite |  |  |  |  | 247
7 |  |  |  |  | 248
0 |  |  |  |  | 256
anydrite |  |  |  |  | 257
6 |  |  |  |  | 258
0 |  |  |  |  | 265
gypsum |  |  |  |  | 266
6 |  |  |  |  | 267
0 |  |  |  |  | 274
lepidocrocite |  |  |  |  | 275
6 |  |  |  |  | 276
0 |  |  |  |  | 283
goethite |  |  |  |  | 284
8 |  |  |  |  | 285
0 |  |  |  |  | 294
gibbsite |  |  |  |  | 295
11 |  |  |  |  | 296
0 |  |  |  |  | 308
akaganeite |  |  |  |  | 309
6 |  |  |  |  | 310
0 |  |  |  |  | 317
delta-FeOOH |  |  |  |  | 318
5 |  |  |  |  | 319
delta-FeOOH | 1.47 |  | 100 |  | 324
0 |  |  |  |  | 325
Ferrihydrite |  |  |  |  | 326
4 |  |  |  |  | 327
0 |  |  |  |  | 332
lepidocrocite |  |  |  |  | 333
7 |  |  |  |  | 334
0 |  |  |  |  | 342
hematite |  |  |  |  | 343
5 |  |  |  |  | 344
0 |  |  |  |  | 350
boehmite |  |  |  |  | 351
4 |  |  |  |  | 352
0 |  |  |  |  | 357
pyroaurite |  |  |  |  | 358
4 |  |  |  |  | 359
1 |  |  |  |  | 364
titanium oxide |  |  |  |  | 365
takovite |  |  |  |  | 366
7 |  |  |  |  | 367
1 |  |  |  |  | 375
titanium oxide |  |  |  |  | 376
sjogrenite |  |  |  |  | 377
7 |  |  |  |  | 378
1 |  |  |  |  | 386
titanium oxide |  |  |  |  | 387
anatase |  |  |  |  | 388
4 |  |  |  |  | 389
1 |  |  |  |  | 394
titanium oxide |  |  |  |  | 395
rutile |  |  |  |  | 396
5 |  |  |  |  | 397
1 |  |  |  |  | 403

## 2theta d
°2 theta | Theta rad | d (A) | °2 theta |  | Bragg's law | 2d * sin Θ = n * λ | PI | CuKa | CuKa1 | CuKa2 | Anode,Cu,/
| přepočet úhlu |  |  |  | Braggova rovnice |  |  | Lampa = měděná antikatoda
Přepočty uhlu 2 theta na mezirovinnou vzdálenost d |  |  |  |  | počítá s úhlem theta v radiánech
10 | 0.1745328 | 8.837692 | 10 |  | vodorovná osa na difraktogramech |  |  |  | 1.5406 | 1.54439 | LabdaAlpha1, 1.54060,/
[5 empty] | je ale ve stupních, ty se musí |  | 3.14159 | 1.54184 | 1.54051 | 1.54433 | LabdaAlpha2, 1.54439,/
39.45 | 0.6885318 | 2.282198 | 39.45 | Calcite | přepočítat na radiány (sloupec B) | [5 empty] | RatioAlpha21, 0.50000,/
43.1 | 0.7522363 | 2.097001 | 43.1 | Calcite | Výsledky jsou v Å (ångström)
48.6 | 0.8482293 | 1.871759 | 48.6 | Calcite | 1Å = 10 nm | [5 empty] | MudMaster
WAVELENGTH DETECTOR SEES (Ā; usually K-alpha)
[5 empty] | Tato tabulka slouží k přepočtu úhlu 2theta na d (Å) | [5 empty] | 1.54184
[5 empty] | mezirovinnou vzdálenost strukturní mřížky minerálu | [5 empty] | WAVELENGTH K-ALPHA 1 (Ā)
[5 empty] | Do sloupce D vložíte hodnotu polohy vrcholu difrakčního píku | [5 empty] | 1.54051
[5 empty] | ve sloupci E se vám úhel ve stupních přepočte na radiány | [5 empty] | WAVELENGTH K-ALPHA 2 (Ā)
[5 empty] | ve sloupci F se tato hodnota přepočte na mezirovinnou vzdálenost d | [5 empty] | 1.54433
[5 empty] | v Angstromech (psáno norsky). 1 A = 10 nm | [5 empty] | K-ALPHA 2/K-ALPHA 1 INTENSITY RATIO (normally 0.5)
0.5
Conversion of deg to radian
[11 empty] | deg = | 0.01745328
0.01745328
Běžné podmínky měření
Difraktometr Philips X’Pert System
CuKa
40 kV/40 mA
grafitový monochromátor
úhlový interval 3-65° 2q
krok 0.05 2q
3 sec. expozice na krok.