## Sheet1
Fázový diagram albit-anortit
Termodynamická data
| Ttání | Ht | Tt |  | R = | 8.3143 | J/mol K
| K | J/mol | °C |  | T° = | 298.15 | K | 1500
albit | 1373 | 63000 | 1099.85 |  | T = | 273.15 | K | 1226.85
anortit | 1830 | 134000 | 1556.85
Řešení
Binární dokonale mísitelné
ΔHt konstantní
T | [5 empty] | T
K | C (An) | D (Ab) | X An(s) | X An(l) |  | °C
1373 | 0.053323 | 1 | 0 | 0 |  | 1099.85
1400 | 0.06687 | 1.1123 | 0.10742 | 0.0071834 |  | 1126.85
1450 | 0.099456 | 1.3405 | 0.27438 | 0.027289 |  | 1176.85
1500 | 0.14406 | 1.5956 | 0.41033 | 0.059111 |  | 1226.85
1550 | 0.20373 | 1.878 | 0.52441 | 0.10684 |  | 1276.85
1600 | 0.28196 | 2.188 | 0.62328 | 0.17574 |  | 1326.85
1650 | 0.3826 | 2.5256 | 0.7119 | 0.27237 |  | 1376.85
1700 | 0.50993 | 2.8909 | 0.79417 | 0.40497 |  | 1426.85
1750 | 0.66858 | 3.2835 | 0.87326 | 0.58384 |  | 1476.85
1800 | 0.86348 | 3.7031 | 0.95192 | 0.82197 |  | 1526.85
1830 | 1 | 3.9677 | 1 | 1 |  | 1556.85
Albit-anortit
Složení systému XAn = |  | 0.6 | X Ab = | 0.4
ΔHt konstantní
První krystaly |  | Poslední krystaly
T (odhad) = | 1753.878 | T (odhad) = | 1587.661
C (An) = | 0.68233 | C (An) = | 0.26072
D (Ab) = | 3.3151 | D (Ab) = | 2.1089
X An(s) = | 0.87934 | X An(s) = | 0.6
X An(l) = | 0.6 | Δ2 × 103 = | 40
Δ2 × 103 = | 1.5418e-09
Linie složení systému |  | Linie teploty prvních kr. |  | Linie teploty pposledních kr.
X An | T | X An | T | X An | T
0.6 | 1300 | 0 | 1753.878 | 0 | 1587.661
0.6 | 1900 | 1 | 1753.878 | 1 | 1587.661
Složení systému při určité teplotě
T (K) | C (An) | D (Ab) | X An(s) | X An(l)
1625 | 0.32922 | 2.3533 | 0.66861 | 0.22012
Látkové množství |  |  | Linie zastoupení krystalů a taveniny
systém = | 0.44849 |  |  | X An | T
tavenina = | 15.2973 | % | krystaly | 0.66861 | 1625
krystaly = | 84.7027 | % | systém | 0.6 | 1625
|  |  | tavenina | 0.22012 | 1625
Sestrojte fázový diagram albit-anortit. (a) Určete teplotu, při které se objeví první krystaly a teplotu, při které veškerá tavenina utuhne, pokud tavenina obsahuje 0,6 molárních % anortitové složky. (b) Určete, jaké bude složení taveniny a krystalů a (c) jaké bude jejich zastoupení při teplotě 1 600 K.