## sulfidy
cvičení 3
1) Vyloučit výsledky pod limitem stanovení
2) Rozdělte na jednotlivé hypotetické minerální fáze - freibergit, galenit, chalkopyrit
3) proveďte normativní přepočet na počet atomů síry ve vzorci (tzn. pro freibergit na 13 atomů S, pro galenit na 1 atom síry atd.)
4) Od každého minerálu si vyberte jeden bod a napište strukturní vzorec: např. 20/1: Cu1,5Fe0,5S2
Tipy a triky:
-budete potřebovat atomové hmotnosti jednotlivých prvků - viz periodická tabulka prvků
-používejte funkce KDYŽ, SUMA, kopírování funkcí (pravý dolní roh buňky), používejte $ pro zablokování sloupce nebo řádku u odkazu na buňku
-pozor, ať se vám nezpřehází čísla jednotlivých analyzovaných bodů mezi sebou
freibergit | (Ag,Cu,Fe,Zn)12(Sb,As)4S13
|  |  | at. hm. | mol | S vzorec | koef. | vzorec
Fe | 3.27 | hm.% | 55.85 | 0.05854969 |  | 19.24492 | 1.126784
Cu | 11.86 | hm.% | 63.55 | 0.1866247 |  | 19.24492 | 3.591578
Ag | 40.26 | hm.% | 107.87 | 0.373227 |  | 19.24492 | 7.182725
Sb | 18.93 | hm.% | 121.757 | 0.1554736 |  | 19.24492 | 2.992077
As | 3.88 | hm.% | 74.92 | 0.05178857 |  | 19.24492 | 0.9966671
S | 21.66 | hm.% | 32.065 | 0.6755029 | 13 | 19.24492 | 13
suma | 99.86 | hm.%
galenit | PbS
Chalkopyrit | CuFeS2
Weight%
DataSet/Point | S | Ag | Sb | Pb | Bi | Cd | Hg | Cu | Fe | Co | Ni | As | Se | Zn | Total | Comment | Date
21 / 1 . | 27.026 | 0.115 | 3.148 | 0 | 0 | 0.106 | 0 | 43.202 | 0.06 | 0 | 0 | 18.201 | 0 | 8.485 | 100.343 | HB 305/2 | 2007-11-27 12:59
22 / 1 . | 24.722 | 0.681 | 0 | 0 | 0.036 | 0 | 0 | 62.188 | 10.959 | 0 | 0.006 | 0 | 0.014 | 0.014 | 98.62 | HB 305/2 | 2007-11-27 13:04
23 / 1 . | 20.992 | 1.307 | 0 | 0 | 0.003 | 0 | 0.001 | 77.474 | 0.101 | 0 | 0 | 0 | 0.035 | 0.017 | 99.93 | HB 305/2 | 2007-11-27 13:09
24 / 1 . | 25.293 | 0.718 | 0 | 0 | 0 | 0.005 | 0 | 62.813 | 10.511 | 0 | 0 | 0 | 0 | 0.02 | 99.36 | HB 305/2 | 2007-11-27 13:15
25 / 1 . | 20.745 | 1.12 | 0.045 | 0 | 0 | 0 | 0 | 78.241 | 0.161 | 0 | 0 | 0 | 0 | 0.03 | 100.342 | HB 305/2 | 2007-11-27 13:20
26 / 1 . | 13.324 | 0 | 0.004 | 86.009 | 0 | 0.026 | 0 | 0.012 | 0 | 0 | 0 | 0.083 | 0 | 0 | 99.458 | HB 305/2 | 2007-11-27 13:25
33 / 1 . | 27.859 | 0.331 | 3.011 | 0 | 0 | 0.064 | 0 | 43.065 | 1.02 | 0 | 0 | 17.355 | 0 | 7.713 | 100.418 | HB 460 | 2007-11-27 14:07
37 / 1 . | 27.577 | 3.691 | 3.685 | 0 | 0 | 0.045 | 0.047 | 39.78 | 1.077 | 0 | 0 | 16.854 | 0 | 7.506 | 100.262 | HB 459 | 2007-11-27 14:31
38 / 1 . | 27.148 | 5.363 | 3.708 | 0 | 0 | 0.075 | 0.047 | 39.178 | 1.111 | 0.001 | 0 | 16.838 | 0 | 7.266 | 100.735 | HB 459 | 2007-11-27 14:36
39 / 1 . | 25.814 | 7.585 | 7.645 | 0 | 0 | 0.067 | 0.065 | 36.65 | 0.993 | 0 | 0 | 14.24 | 0 | 7.068 | 100.127 | HB 459 | 2007-11-27 14:42
40 / 1 . | 13.592 | 0.038 | 0.12 | 86.009 | 0.017 | 0.007 | 0 | 0.11 | 0.006 | 0.012 | 0 | 0.058 | 0.003 | 0.034 | 100.006 | HB 459 | 2007-11-27 14:47
Det.Lim ppm
DataSet/Point | S | Ag | Sb | Pb | Bi | Cd | Hg | Cu | Fe | Co | Ni | As | Se | Zn | Comment | Date
21 / 1 . | 360 | 739 | 917 | 1056 | 1598 | 768 | 754 | 300 | 169 | 174 | 192 | 1248 | 1204 | 289 | HB 305/2 | 2007-11-27 12:59
22 / 1 . | 362 | 731 | 870 | 1022 | 1427 | 742 | 730 | 327 | 198 | 177 | 196 | 1151 | 1099 | 296 | HB 305/2 | 2007-11-27 13:04
23 / 1 . | 333 | 718 | 892 | 1045 | 1434 | 765 | 713 | 342 | 152 | 157 | 198 | 1230 | 1148 | 300 | HB 305/2 | 2007-11-27 13:09
24 / 1 . | 333 | 699 | 859 | 972 | 1510 | 722 | 686 | 326 | 191 | 178 | 196 | 1133 | 1101 | 292 | HB 305/2 | 2007-11-27 13:15
25 / 1 . | 335 | 681 | 862 | 1010 | 1454 | 753 | 707 | 341 | 153 | 157 | 197 | 1263 | 1170 | 297 | HB 305/2 | 2007-11-27 13:20
26 / 1 . | 465 | 1107 | 1287 | 1455 | 2169 | 1123 | 792 | 285 | 254 | 252 | 250 | 784 | 885 | 319 | HB 305/2 | 2007-11-27 13:25
33 / 1 . | 369 | 754 | 906 | 1087 | 1546 | 761 | 731 | 294 | 173 | 172 | 194 | 1247 | 1175 | 285 | HB 460 | 2007-11-27 14:07
37 / 1 . | 369 | 767 | 915 | 1039 | 1673 | 814 | 745 | 292 | 174 | 177 | 196 | 1220 | 1143 | 289 | HB 459 | 2007-11-27 14:31
38 / 1 . | 376 | 771 | 936 | 1038 | 1572 | 818 | 749 | 297 | 176 | 180 | 196 | 1207 | 1138 | 287 | HB 459 | 2007-11-27 14:36
39 / 1 . | 353 | 754 | 953 | 1065 | 1602 | 848 | 729 | 290 | 183 | 190 | 202 | 1188 | 1106 | 291 | HB 459 | 2007-11-27 14:42
40 / 1 . | 459 | 1112 | 1289 | 1448 | 2135 | 1127 | 808 | 288 | 251 | 249 | 247 | 773 | 861 | 318 | HB 459 | 2007-11-27 14:47