## List1
vzorek |  | Al |  | Si |  | P |  | S |  | K |  | Ca |  | Ti |  | V |  | Cr |  | Mn |  | Fe |  | Ni |  | Cu |  | Ga |  | As |  | Rb |  | Sr |  | Y |  | Ba |  | Sm |  | Eu |  | Pb |  | Nb
I | Soil-pressed | 46000 |  | 283000 |  | 698 |  | 443 |  | 18600 |  | 29900 |  | 3480 |  | 61 |  | 80.8 |  | 509 |  | 25900 |  | 33.5 |  | 29.2 |  | 13.8 |  | 8.46 |  | 98.4 |  | 150 |  | 30.8 |  | 882 |  | 5.27 |  | 0.912 |  | 21.8 |  | 23
II | Soil-pressed | 206000 |  | 238000 |  | 152 |  | 396 |  | 8310 |  | 4950 |  | 1590 |  | 8.16 |  | 65.7 |  | 196 |  | 11200 |  | 19.3 |  | 31.6 |  | 91 |  | 56.4 |  | 290 |  | 128 |  | 44.6 |  | 625 |  | 5.4 |  | 0.651 |  | 116 |  | 34.4
III | Soil-pressed | 56500 |  | 318000 |  | 922 |  | 469 |  | 18700 |  | 39700 |  | 3610 |  | 64 |  | 82.7 |  | 471 |  | 26200 |  | 33.7 |  | 30.3 |  | 14.8 |  | 8.66 |  | 104 |  | 178 |  | 30.8 |  | 836 |  | 5.27 |  | 0.877 |  | 22 |  | 23.6
|  | Si | Si | Si | Si | Si | Si | Si | Si | Si | Si | Si | Si | RX9 | RX9 | RX9 | RX9 | RX9 | RX9 | RX9 | RX9 | RX9 | RX9 | RX9 | RX9 | RX9 | RX9 | RX9 | RX9 | RX9 | RX9 | RX9 | RX9 | RX9 | RX9 | RX9 | RX9 | RX9 | RX9 | RX9 | RX9 | RX9 | RX9 | RX9 | RX9 | RX9 | RX9 | RX9 | RX9 | RX9 | RX9 | RX9 | Cu | Cu | Cu | Cu | Cu | Cu | Cu | Cu | Cu | Cu | Cu | Cu | Cu | Cu | Cu | Cu | Cu | Cu | Cu | Cu | Cu | Cu | Cu | Cu | Cu | Cu | Cu | Cu | Cu | Cu | Cu | Cu | Mo | Mo | Mo | Mo | Mo | Mo | Mo | Mo | Mo | Mo | Mo | Mo | Mo | Mo | Mo | Mo | Mo | Mo | Mo | Mo | Mo | Mo | Mo | Mo | Mo | Mo | Mo | Mo | Mo | Mo | Mo | Al | Al | Al | Al | Al | Al | Al | Al | Al | Al | Al | Al | Al
vzorek |  | Na-KA | Mg-KA | Zn-LA | Ga-LA | As-LA | Pm-MB | Sm-MB | Eu-MB | Gd-MA | Tb-MA | Dy-MA | Ho-MA | Na-KA | Mg-KA | Al-KA | Si-KA | P-KA | S-KA | K-KA | Ca-KA | Sc-KA | Zn-LA | Ga-LA | As-LA | Br-LA | Rb-LA | Y-LA | Zr-LA | Nb-LA | Mo-LA | Sn-LA | Sb-LA | Cs-LA | Ba-LA | Pm-MB | Sm-MB | Eu-MB | Gd-MA | Tb-MA | Dy-MA | Ho-MA | Er-MA | Tm-MA | Yb-MA | Lu-MA | Hf-MA | Ta-MA | W-MA | Pb-MA | Th-MA | U-MA | K-KA | Ca-KA | Sc-KA | Ti-KA | Ti-KB1 | V-KA | Cr-KA | Mn-KA | Fe-KA | Co-KA | Ni-KA | Sn-LA | Sb-LA | Cs-LA | Ba-LA | La-LA | Ce-LA | Pr-LA | Nd-LA | Pm-LA | Sm-LA | Eu-LA | Gd-LA | Tb-LA | Dy-LA | Ho-LA | Er-LA | Tm-LA | Yb-LA | Lu-LA | Th-MA | U-MA | Mn-KA | Fe-KA | Co-KA | Ni-KA | Cu-KA | Zn-KA | Ga-KA | As-KA | Br-KA | Rb-KA | Rb-KB1 | Sr-KA | Y-KA | Zr-KA | Sm-LA | Eu-LA | Gd-LA | Tb-LA | Dy-LA | Ho-LA | Er-LA | Tm-LA | Yb-LA | Lu-LA | Hf-LA | Ta-LA | W-LA | Pb-LA | Pb-LB1 | Th-LA | U-LA | Y-KA | Zr-KA | Nb-KA | Mo-KA | Sn-KA | Sb-KA | Cs-KA | Ba-KA | La-KA | Ce-KA | Pr-KA | Nd-KA | Pm-KA
I | Soil-pressed | 0.388 | 0.432 | 0.401 | 0.409 | 0.505 | 0.391 | 0.412 | 0.452 | 0.444 | 0.408 | 0.588 | 0.996 | 11.707 | 16.576 | 114.611 | 1911.115 | 51.571 | 15.045 | 188.961 | 728.234 | 109.875 | 11.278 | 12.895 | 21.481 | 108.821 | 1872.123 | 472.431 | 33.995 | 19.059 | 15.135 | 189.602 | 670.375 | 31.962 | 165.26 | 11.793 | 12.972 | 14.159 | 14.607 | 15.555 | 24.647 | 54.912 | 84.529 | 98.522 | 202.643 | 812.434 | 1652.157 | 1893.005 | 1902.259 | 14.939 | 256.372 | 161.431 | 526.848 | 2105.485 | 328.371 | 547.731 | 140.04 | 138.202 | 97.602 | 293.433 | 16170.843 | 2143.959 | 71.133 | 536.071 | 1939.611 | 104.42 | 524.343 | 426.514 | 149.326 | 122.832 | 67.134 | 97.026 | 73.63 | 280.611 | 324.589 | 12362.67 | 15032.908 | 480.01 | 2305.089 | 2223.276 | 71.673 | 264.276 | 103.449 | 340.269 | 80.576 | 4478.371 | 642.337 | 19.241 | 19.722 | 43.031 | 19.055 | 31.649 | 11.87 | 251.619 | 200.287 | 488.541 | 242.314 | 857.502 | 7.303 | 77.639 | 91.679 | 3418.772 | 4164.664 | 143.708 | 689.979 | 668.947 | 25.14 | 13.859 | 16.616 | 19.324 | 20.289 | 31.58 | 31.231 | 39.022 | 123.854 | 5.071 | 198.828 | 2.788 | 26.299 | 6.834 | 2.273 | 12.015 | 37.622 | 22.911 | 28.465 | 31.918 | 36.41 | 36.204
II | Soil-pressed | 0.301 | 0.494 | 0.28 | 0.345 | 0.782 | 0.301 | 0.347 | 0.379 | 0.388 | 0.449 | 0.938 | 2.494 | 10.798 | 22.719 | 360.496 | 1548.721 | 36.525 | 10.663 | 100.887 | 71.826 | 10.651 | 10.253 | 12.359 | 44.163 | 355.75 | 1537.931 | 374.176 | 22.544 | 12.435 | 10.593 | 81.518 | 69.763 | 14.627 | 76.741 | 10.895 | 12.426 | 13.489 | 14.414 | 18.826 | 58.509 | 192.578 | 314.108 | 346.47 | 429.738 | 888.189 | 1438.125 | 1544.128 | 1537.647 | 10.911 | 235.136 | 105.786 | 266.384 | 199.054 | 35.495 | 254.05 | 93.222 | 91.948 | 80.854 | 114.118 | 7165.715 | 963.027 | 85.792 | 220.253 | 192.925 | 48.78 | 242.433 | 206.769 | 95.975 | 81.083 | 71.015 | 78.674 | 54.453 | 109.489 | 138.985 | 5486.352 | 6660.903 | 221.167 | 1036.545 | 1013.907 | 69.238 | 356.34 | 80.454 | 179.135 | 34.055 | 1888.142 | 280.434 | 13.081 | 21.153 | 41.937 | 67.958 | 155.069 | 18.412 | 606.136 | 295.585 | 417.167 | 364.465 | 797.361 | 7.474 | 33.209 | 41.142 | 1448.981 | 1753.689 | 65.14 | 300.987 | 291.299 | 15.263 | 10.799 | 17.907 | 21.067 | 23.823 | 154.894 | 164.47 | 102.391 | 277.012 | 6.952 | 187.406 | 3.863 | 26.761 | 10.937 | 2.569 | 14.5 | 28.414 | 27.26 | 37.179 | 32.552 | 38.564 | 38.708
III | Soil-pressed | 0.427 | 0.435 | 0.39 | 0.436 | 0.558 | 0.429 | 0.437 | 0.428 | 0.389 | 0.415 | 0.626 | 1.179 | 13.069 | 18.781 | 130.593 | 2195.989 | 57.761 | 17.501 | 191.733 | 1008.687 | 150.923 | 12.545 | 14.4 | 24.381 | 124.116 | 2151.123 | 544.179 | 37.126 | 20.736 | 17.66 | 208.509 | 926.388 | 35.152 | 176.716 | 13.156 | 14.47 | 16.104 | 16.69 | 17.812 | 28.32 | 63.045 | 96.434 | 112.601 | 230.282 | 929.625 | 1896.989 | 2175.574 | 2186.548 | 17.608 | 270.68 | 165.328 | 529.621 | 2851.82 | 442.873 | 567.651 | 142.431 | 140.893 | 99.689 | 281.488 | 16886.727 | 2233.571 | 70.786 | 583.255 | 2622.384 | 112.698 | 544.984 | 440.575 | 151.496 | 126.209 | 69.725 | 98.895 | 71.195 | 267.822 | 323.343 | 12904.95 | 15700.376 | 500.427 | 2400.567 | 2315.761 | 72.805 | 259.059 | 105.483 | 342.565 | 74.88 | 4533.571 | 655.24 | 19.323 | 20.33 | 41.986 | 19.698 | 32.154 | 12.186 | 261.181 | 198.624 | 580.195 | 240.213 | 857.511 | 7.305 | 71.648 | 88.274 | 3457.92 | 4214.624 | 145.157 | 704.21 | 682.245 | 25.078 | 14.641 | 17.64 | 19.577 | 19.771 | 32.018 | 30.588 | 38.311 | 127.38 | 5.069 | 199.6 | 2.845 | 26.658 | 7.054 | 2.441 | 11.645 | 35.96 | 22.89 | 29.408 | 32.073 | 35.68 | 36.771